## ТЛ
Дубл
Взам
Подл | [5 empty] | Изм | Лист | № Докум | Подпись | Дата
АДИ ДонНТУ 01000.06108
|  |  |  | АДИ ДонНТУ | 66-1002020
Гильза цилиндра
Согласовано: |  | Министерство образования Украины | [5 empty] | Утверждаю:
Донецкий Государственный
технический университет
Автомобильно-дорожный институт
Комплект документов
на технологический процесс
восстановления гильзы цилиндра в сборе (упрощенный)
Разработал: | [7 empty] | Проверил:
ст. гр. АТР-06в | [7 empty] | доц. Намаконов Б.В.
Свистун А.В.
Горловка 2010
ТЛ | Титульный лист | [9 empty] | 1

## ВТД
Дубл
Взам
Подл | [9 empty] | Изм | Лист | № Докум | Подпись | Дата
АДИ ДонНТУ 01000.06108
Разработал |  |  | Свистун А.В. |  | АДИ ДонНТУ |  |  | 66-1002020 |  |  |  | АДИ ДонНТУ 40000.06108
Проверил |  |  | Намаконов Б.В.
Гильза цилиндров
Н.контр |  |  | Намаконов Б.В.
С | НПП |  | Обозначение ДСЕ | Наименование ДСЕ | [9 empty] | КП
Ф | НПП |  | Обозначение комплекта ТД | Наименование комплекта ТД | [9 empty] | Лист
Г | Обозначение ТД |  |  | Услов. обоз. |  | Лист | Листов |  | Примечание
1 | АДИ ДонНТУ 01000.06108 |  |  | ТЛ |  | 1 | 1 |  | Титульный лист |  |  |  |  | 1
2 | АДИ ДонНТУ 40000.06108 |  |  | ВТД |  | 2 | 1 |  | Ведомость технологических документов |  |  |  |  | 2
3 | АДИ ДонНТУ 50000.06108 |  |  | КТПД |  | 3 | 2 |  | Карта технологического процесса |  |  |  |  | 3
4 | АДИ ДонНТУ 20000.06108 |  |  | КЭ |  | 5 | 1 |  | Карта эскизов |  |  |  |  | 5
5 | АДИ ДонНТУ 10000.06108 |  |  | МК |  | 6 | 2 |  | Маршрутная карта |  |  |  |  | 6
6 | АДИ ДонНТУ 60041.06108 |  |  | ОК |  | 8 | 3 |  | Операционная карта |  |  |  |  | 8
7 | АДИ ДонНТУ 42000.06108 |  |  | ВО |  | 11 | 1 |  | Ведомость оснастки |  |  |  |  | 11
8
9
10
11
12
13
14
15
16
ВТД |  | Ведомость технологических документов | [12 empty] | 2

## КТПД
Дубл
Взам
Подл | [8 empty] | Изм | Лист | № Докум |  | Подпись | Дата
АДИ ДонНТУ 01000.06108
Разработал |  |  | Свистун А.В. |  | АДИ ДонНТУ |  | 66-1002020 |  |  |  | АДИ ДонНТУ 40000.06108
Проверил |  |  | Намаконов Б.В.
Гильза цилиндра
Н.контр |  |  | Намаконов Б.В.
Номер операции |  | Наименование, марка материала |  |  |  | Обозначение изделия |  | Наименоване изделия |  |  |  |  | Код, вид ремонта
СЧ 24-44 ГОСТ 1412-54
Номер |  | Наименование, содержание операции |  | Контролируемый параметр |  |  | Приспособление, измерительный инструмент | Код профессии | Код рабоч. | Код тариф. сетки | ТПЗ | Особые указания
Участка | Операции |  |  | Номинальное допустимое значение |  | Измеренное значение
[9 empty] | Разряд работ | Код вида нормы | ТШТ
| 1 | Трещины или обломы любого |  |  |  |  | Осмотр. Обстукивание |  |  |  |  | Браковать
|  | характера и расположения |  |  |  |  | молотком и испытание
водой под давлением
3-4 кг/см2
| 2 | Износ или задир рабочей |  | 92+0,060 |  |  | Нутромер |  |  |  |  | Ремонтировать.
|  | поверхности |  |  |  |  | индикаторный |  |  |  |  | Растачивание до рем.
[7 empty] | 50-100 мм |  |  |  |  | размера. Браковать при
размере более 93,36 мм
КТПД |  | Карта технологического процесса дефектовки | [12 empty] | 3

## КТПД 2
Дубл
Взам
Подл | [8 empty] | Изм | Лист | № Докум |  | Подпись | Дата
АДИ ДонНТУ 01000.06108
Разработал |  |  | Свистун А.В. |  | АДИ ДонНТУ |  | 66-1002020 |  |  |  | АДИ ДонНТУ 40000.06108
Проверил |  |  | Намаконов Б.В.
Гильза цилиндра
Н.контр |  |  | Намаконов Б.В.
Номер операции |  | Наименование, марка материала |  |  |  | Обозначение изделия |  | Наименоване изделия |  |  |  |  | Код, вид ремонта
СЧ 24-44 ГОСТ 1412-54
Номер |  | Наименование, содержание операции |  | Контролируемый параметр |  |  | Приспособление, измерительный инструмент | Код профессии | Код рабоч. | Код тариф. сетки | ТПЗ | Особые указания
Участка | Операции |  |  | Номинальное допустимое значение |  | Измеренное значение
[9 empty] | Разряд работ | Код вида нормы | ТШТ
| 3 | Деформация или износ посадочной |  | 100-0,055-0,030 |  |  | Микрометр 75-100 мм |  |  |  |  | Ремонтировать.
|  | поверхности | [9 empty] | Осталивание с
последующей
обработкой до
номинального размера
КТПД |  | Карта технологического процесса дефектовки | [12 empty] | 4

## КЭ
Дубл
Взам
Подл |  |  |  |  | Изм | Лист | № Докум | Подпись | Дата
АДИ ДонНТУ 01000.06108
Разработал |  | Свистун А.В. | АДИ ДонНТУ | 66-1002020 |  |  | АДИ ДонНТУ 20000.06108
Проверил |  | Намаконов Б.В.
Гильза цилиндров
Н.контр |  | Намаконов Б.В.
КЭ | Карта эскизов | [8 empty] | 5

## МК 1
Дубл
Взам
Подл | [12 empty] | Изм | Лист | № Докум |  | Подпись | Дата
АДИ ДонНТУ 01000.06108
Разработал |  |  | Свистун А.В. |  |  |  | АДИ ДонНТУ | 66-1002020 | [6 empty] | АДИ ДонНТУ 10000.06108
Проверил |  |  | Намаконов Б.В.
Гильза цилиндра
Н.контр |  |  | Намаконов Б.В.
А | Цех |  | Уч | Рм | Опер | Код, наименование операции
Б | Код, наименование оборудования | [6 empty] | См | Проф | Р | Ут | КР | КОНД | ЕН | ОП | Кщт | Тпз | Лист
К/М | Наименование детали, сб. еденицы или материала | [6 empty] | Обозначение, код | [5 empty] | Опп | ЕВ | ЕН | КИ | Н.раск
1 | А |  |  |  | 005 | Моечная
2 | Б |  |  |  |  | Моечная установка
3 | О |  |  |  |  | Промыть деталь
4 | М |  |  |  |  | Водный раствор каустической соды
5 | [5 empty] | (5...10%)
6
7 | А |  |  |  | 010 | Зацентровать торец 1
8 | Б |  |  |  |  | Стол дефектовки
9 | О |  |  |  |  | Дефектовать
10 | Т |  |  |  |  | Нутрометр индикаторный, микрометр,
штангенциркуль
11
12 | А |  |  |  | 015 | Токарная
13 | Б |  |  |  |  | Станок расточной
14 | О |  |  |  |  | Точить поверхность 2
15 | Т |  |  |  |  | Резец расточной ГОСТ 1883-73
16 | М |  |  |  |  | СОЖ
МК |  | Маршрутная карта | [16 empty] | 6

## МК 2
Дубл
Взам
Подл | [12 empty] | Изм | Лист | № Докум |  | Подпись | Дата
АДИ ДонНТУ 01000.06108
Разработал |  |  | Свистун А.В. |  |  |  | АДИ ДонНТУ | 66-1002020 | [6 empty] | АДИ ДонНТУ 10000.06108
Проверил |  |  | Намаконов Б.В.
Гильза цилиндра
Н.контр |  |  | Намаконов Б.В.
А | Цех |  | Уч | Рм | Опер | Код, наименование операции
Б | Код, наименование оборудования | [6 empty] | См | Проф | Р | Ут | КР | КОНД | ЕН | ОП | Кщт | Тпз | Лист
К/М | Наименование детали, сб. еденицы или материала | [6 empty] | Обозначение, код | [5 empty] | Опп | ЕВ | ЕН | КИ | Н.раск
1 | А |  |  |  | 020 | Осталивание
2 | Б |  |  |  |  | Комплект гальванических ванн
3 | Т |  |  |  |  | Подвески
4 | О |  |  |  |  | Осталить поверхность 1
5 | М |  |  |  |  | 20% раствор FeSO4, pH - 2…3; 30% раствор H2SO4, известь
6
7 | А |  |  |  | 025 | Хонинговальная
8 | Б |  |  |  |  | Хонинговальный станок 3К833
9 | О |  |  |  |  | Хонинговать поверхность 2
10 | Т |  |  |  |  | Хонинговальная головка
11 | М |  |  |  |  | СОЖ
12
13 | А |  |  |  | 030 | Контрольно-дефектовочная
14 | Б |  |  |  |  | Стол дефектовочный
15 | О |  |  |  |  | Контролировать поверхность 2
16 | Т |  |  |  |  | Нутромер индикаторный
МК |  | Маршрутная карта | [16 empty] | 7

## ОК 1
Дубл
Взам
Подл | [10 empty] | Изм | Лист | № Докум | Подпись | Дата
АДИ ДонНТУ 01000.06108
Разработал |  |  | Свистун А.В. |  | АДИ ДонНТУ | 66-1002020 | [6 empty] | АДИ ДонНТУ 60041.06108
Проверил |  |  | Намаконов Б.В.
[5 empty] | Гильза цилиндра | [10 empty] | 015
Н.контр |  |  | Намаконов Б.В.
Наименование операции |  |  |  | Материал |  | Твердость |  | Ев | МД | Профиль и размеры |  |  |  | МЗ | Коид
Токарная |  |  |  | СЧ24-44 ГОСТ 1412-54
Оборудование, устройство ЦПУ |  |  |  | Обозначение программы |  | То |  | Тв |  | Тпз |  | Тшт | СОЖ
Станок расточной, мод. 278 | [5 empty] | 3.588571 |  | 0.1794286 |  | 0.1884 |  | 3.9564
Р | [5 empty] | ПИ | Д или В |  | L |  | t | i | S | n | V
1 | [5 empty] | - | мм |  | мм |  | мм |  | мм/об | об/мин | м/мин
2О | Установить, закрепить гильзу цилиндра
3Т | Ключ рожковый 24 и 19
4
5О | Провести предварительное шлифование гильзы
6Т | Приспособление для предварительного
7 | центрования гильзы цилиндра (конус)
8
9О | Провести окончательное центрование
10Т | Индикаторный центроискатель
11 | Расточить поверхность 2 | [5 empty] | 92.5 |  | 157 |  | 0.3 | 1 | 0.125 | 350 | 101.7091
12
13
14
ОК |  | Операционная карта | [13 empty] | 8

## ОК 2
Дубл
Взам
Подл | [10 empty] | Изм | Лист | № Докум | Подпись | Дата
АДИ ДонНТУ 01000.06108
Разработал |  |  | Свистун А.В. |  | АДИ ДонНТУ | 66-1002020 | [6 empty] | АДИ ДонНТУ 60041.06108
Проверил |  |  | Намаконов Б.В.
[5 empty] | Гильза цилиндра | [10 empty] | 015
Н.контр |  |  | Намаконов Б.В.
Наименование операции |  |  |  | Материал |  | Твердость |  | Ев | МД | Профиль и размеры |  |  |  | МЗ | Коид
Токарная |  |  |  | СЧ24-44 ГОСТ 1412-54
Оборудование, устройство ЦПУ |  |  |  | Обозначение программы |  | То |  | Тв |  | Тпз |  | Тшт | СОЖ
Станок расточной, мод. 278
Р | [5 empty] | ПИ | Д или В |  | L |  | t | i | S | n | V
1 | [5 empty] | - | мм |  | мм |  | мм |  | мм/об | об/мин | м/мин
2Т | Резец токарный расточной ГОСТ 1883-73
3
4О | Контроль качества ремонта
5Т | Индикаторный нутромер
6
7О | Снять гильзу цилиндра
8
9
10
11
12
13
14
ОК |  | Операционная карта | [13 empty] | 9

## ОК 3
Дубл
Взам
Подл | [10 empty] | Изм | Лист | № Докум | Подпись | Дата
АДИ ДонНТУ 01000.06108
Разработал |  |  | Свистун А.В. |  | АДИ ДонНТУ | 66-1002020 | [6 empty] | АДИ ДонНТУ 60041.06108
Проверил |  |  | Намаконов Б.В.
[5 empty] | Гильза цилиндра | [10 empty] | 015
Н.контр |  |  | Намаконов Б.В.
Наименование операции |  |  |  | Материал |  | Твердость |  | Ев | МД | Профиль и размеры |  |  |  | МЗ | Коид
Токарная |  |  |  | СЧ24-44 ГОСТ 1412-54
Оборудование, устройство ЦПУ |  |  |  | Обозначение программы |  | То |  | Тв |  | Тпз |  | Тшт | СОЖ
Станок расточной, мод. 278
Р | [5 empty] | ПИ | Д или В |  | T |  | t | i | S | Время | V
1О | Зачистить поверхность 3 |  |  |  |  | - | мм |  | мм |  | °C | A/дм2 | мм/об | мин | мм/ч
2О | Изоляция мест, не подлежащих железнению
3Т | Хлорилвиниловый пластик
4О | Установить деталь на подвеску
5Т | Обезжиривание венской известью
6 | Раствор извести
7О | Анодное травление поверхности 3
8Т | Раствор серной кислоты 30%
9О | Железнить поверхность 3
10О | Промывка в горячей воде
11О | Демонтаж с подвески
12О | Снятие изоляции
13
14
ОК |  | Операционная карта | [13 empty] | 10

## ВО
Дубл
Взам
Подл | [6 empty] | Изм | Лист | № Докум | Подпись | Дата
Крестовина дифференциала | [7 empty] | АДИ ДонНТУ 01000.06108
[6 empty] | 66-1002020 |  |  | АДИ ДонНТУ 42000.06108
С | НПП |  | Обозначение ДСЕ |  | Наименование ДСЕ | [5 empty] | КП
Т | Опер |  | Обозначение ТО | Кол | Наименование ТО
1 | 005 |  | Моечная | 1 | Моечная установка, водный раствор каустической соды (5…10%)
2
3 | 010 |  | Дефектовочная | 1 | Дефектовочное приспособление
4
5 | 015 |  | Токарная | 1 | Станок расточной, резец токарный расточной ГОСТ 1883-73
6
7 | 020 |  | Осталивание | 1 | Электрическая ванна, электролит
8
9 | 025 |  | Хонингование | 1 | Хонинговальный станок
10
11 | 030 |  | Конрольно- | 1 | Стол, нутромер индикаторный, микрометр, штангенциркуль
12 |  |  | дефектовочная
13
14
15
16
17
18
ВО |  | Ведомость оснастки | [9 empty] | 11